## Спецификация к пр 1,2
Приложение 1.2
СПЕЦИФИКАЦИЯ
| Поставка оцинкованной проволоки , катанки |  |  | Отдел эксплуатации сетей
№ п.п. | Номенклатура | Наименование товара | Описание | Eд.изм | июнь | Итого | Предельная цена за единицу измерения без НДС, включая стоимость тары и доставку, рубли РФ | Предельная сумма без НДС, включая стоимость тары и доставку, рубли РФ | Предельная сумма в том числе НДС, включая стоимость тары и доставку, рубли РФ | Адрес поставки
1 | 2 | 3 | 4 | 5 | 6 | 7 | 8 | 9 | 10 | 11
1 | 6188 | КАТАНКА 6,0 | Катанка d -6,0 горячекатаная, термообработанная черная, применяется для увязки столба и приставки при строительстве воздушных линий связи.ГОСТ 3282-74, Катанку изготавляют в соответствии с требованиями настоящего стандарта по технологическому регламенту, утвержденному в установленном порядкее. Катанку изготавливают гладкой из арматурной стали класса A-I (A240).Предельные отклонения диаметра гладких профилей должны соответствовать ГОСТ 2590-88 для обычной точности прокатки.Марка стали Ст3кп, Ст3пс, Ст3сп .Химический состав арматурной углердистой стали должен соответствовать ГОСТ 380-88,Механические требования испытание на изгиб и в холодном состоянии составляет 180С . На поверхности катанки не должно быть раскатанных трещин, прокатных плен, закатов, усов и раскатанных загрязнений. Не допускаются отпечатки, рябизна, раскатанные пузыри и риски, отдельные мелкие плены, выводящие размеры катанки за предельные отклонения по диаметру.Катанку изготовляют в мотках, состоящих из одного непрерывного отрезка. Витки катанки в мотках должны быть уложены без перепутывания .Каждая партия сопровождается документом о качестве. | т | 9.925 | 9.925 | 29067.8 | 288497.915 | 340427.5397 | г.Уфа ул .Каспийская, д. 14 Иксанова Флюра Сагитовна сот. 8-905-352-77-79 Савельева Мария Владимировна сот 8/347/2746212 Подгорная Резеда Рифгатовна 284-81-57; 284-85-60.
2 | 24928 | ПРОВОЛОКА ОЦИНКОВ 3ММ | Проволока оцинкованная термообработанная применяется для подвешевания телефонного кабеля на опорах и стойках. Проволока диаметром 3 мм, термически обработанная, повышенной точности, светлая: проволока 3 О1Ц ГОСТ 3282-74 Проволока должна изготовлятьься в соответствии с требованиями настоящего стандарта по технологическому регламенту, утвержденному в установленном порядке, из катанки класса II по ОСТ-14-15-193-86 или другой нормативно-технической документации. Допускается изготовление проволоки из никоуглеродистых марок стали СТ1ЮПС и катанки по ГОСТ 4231-70. Механические свойства проволоки должны соответствовать диаметру 3 проволоки Временное сопротивление разрыву, Н/мм2 (кгс/мм2), для проволоки термически обработанной с покрытием должно составлять 340-350 , Относительное удлинение не менее 18% , для термически обработанной проволоки с покрытием .На поверхности оцинкованной проволоки не должно быть мест, не покрытых цинком, черных пятен. Допускаются отдельные наплывы цинка, величина которых не должна быть более половины предельного отклонения от фактического диаметра проволоки .регламентированным относительным удлинением. Цинковое покрытие должно быть прочным и не должно растрескиваться и отслаиваться при спиральной навивке проволоки. Проволока должна изготовляться в мотках или на катушках. Намотка проволоки должна производиться правильными рядами без перепутывания витков и обеспечивать свободное сматывание проволоки с катушек и мотков. Допускаются мотки проволоки в бухты по 80-100 кг, с биркой завода изготовителя условное обозначение проволоки , массу нетто партии . Наличие сертификатов качества. | т | 20.514 | 20.514 | 45720.34 | 937907.1 | 1106730.3 | г.Уфа ул .Каспийская, д. 14 Иксанова Флюра Сагитовна сот. 8-905-352-77-79 Савельева Мария Владимировна сот 8/347/2746212 Подгорная Резеда Рифгатовна 284-81-57; 284-85-60.
3 | 5423 | ПРОВОЛОКА ОЦИНКОВ. 4ММ | Проволока оцинкованная термообработанная применяется для подвешевания телефонного кабеля на опорах и стойках. Проволока диаметром 4 мм, термически обработанная, повышенной точности, светлая: проволока d-4 О1Ц ГОСТ 3282-74 Проволока должна изготовлятьься в соответствии с требованиями настоящего стандарта по технологическому регламенту, утвержденному в установленном порядке, из катанки класса II по ОСТ-14-15-193-86 или другой нормативно-технической документации. Допускается изготовление проволоки из никоуглеродистых марок стали Ст1ЮПС и катанки по ГОСТ 4231-70. Механические свойства проволоки должны соответствовать диаметру 4 проволоки Временное сопротивление разрыву, Н/мм2 (кгс/мм2), для проволоки термически обработанной с покрытием должно составлять 340-350 , Относительное удлинение не менее 18-20% , для термически обработанной проволоки с покрытием .На поверхности оцинкованной проволоки не должно быть мест, не покрытых цинком, черных пятен. Допускаются отдельные наплывы цинка, величина которых не должна быть более половины предельного отклонения от фактического диаметра проволоки .регламентированным относительным удлинением. Цинковое покрытие должно быть прочным и не должно растрескиваться и отслаиваться при спиральной навивке проволоки. Проволока должна изготовляться в мотках или на катушках. Намотка проволоки должна производиться правильными рядами без перепутывания витков и обеспечивать свободное сматывание проволоки с катушек и мотков. Допускаются мотки проволоки в бухты по 80-100 кг, с биркой завода изготовителя условное обозначение проволоки , массу нетто партии . Наличие сертификатов качества. | т | 12.261 | 12.261 | 52489 | 643567.629 | 759409.8 | г.Уфа ул .Каспийская, д. 14 Иксанова Флюра Сагитовна сот. 8-905-352-77-79 Савельева Мария Владимировна сот 8/347/2746212 Подгорная Резеда Рифгатовна 284-81-57; 284-85-60.
[8 empty] | 1869972.6 | 2206567.7
[8 empty] | В т.ч. НДС | 336595.1
Объем может быть изменен на 30% без изменения стоимости единицы
Требуемые сроки поставки: |  |  | катанка d 6,0 -50% объёма до 08.06.2015;-50% объёма до 29.06.2015 ; проволока d-3 -50% объёма до 08.06.2015;-50% объёма до 29.06.2015; проволока d-4 -50% объёма до 08.06.2015; -50 % объёма до 29.06.2015;
Транспортировка товара: |  |  | осуществляется за счет поставщика автомобильным транспортом
Особые условия |  |  | наличие паспорта качества
Гарантийные обязательства |  |  | не менее 12 месяцев
Инициатор закупки: |  |  | Шиц Д.В тел 8/347/2215597
Контактное лицо по тех. Вопросам |  |  | Ахметзянова Венера Фанитовна (347) 221-56-61
|  |  | Начальник ОЭС |  |  | Шиц Д.В.
Исполнитель:
Мустафин Ильдар Загирович
тел. | +7(347)2215779
эл.почта | i.mustafin@bashtel.ru

## XLR_NoRangeSheet (hidden)
4.2, Developer (build 122-D7) | #NAME?
Query2 | 7445 | Республика Башкортостан | 5245 | Поставка оцинкованной проволоки , катанки | Шиц Д.В., тел. 2215597, эл.почта: | 2215597 | Поставка оцинкованной проволоки , катанки | 31.12.2015 | Ахметзянова Венера Фанитовна | (347)221-56-61 | 246342 | Отдел организации эксплуатации систем коммутации и сетей доступа | 0 | Приложение 1.1