## Лист1
Приложение №2 к Техническому заданию
Технические характеристики на аккумуляторы технологии AGM
№ п.п. | Наименование оборудования | Технология изготовления аккумулятора | Расположение выводов | Ёмкость С10 1,8 В/эл., 20°С, Ач, номинальная | Номинальное напряжение, В | Ёмкость С10 1,8 В/эл., 20°С, Ач, номинальная (не менее) | Ёмкость С5 1,8 В/эл., 20°С, Ач, (не менее) | Ёмкость С3 1,8 В/эл., 20°С, Ач, (не менее) | Ёмкость С1 1,8 В/эл., 20°С, Ач, (не менее) | Внутреннее сопротивление полностью заряженного аккумулятора, мОм (не более) | Количество циклов заряд-разряд глубиной разряда 100% при 20°С (не менее) | Количество циклов заряд-разряд глубиной разряда 60% при 20°С (не менее) | Срок службы, лет (не менее) | Гарантия, лет (не менее) | масса, кг (не менее)
1 | Аккумулятор с перемычками | AGM | фронт-терминальное | 38 ±5 | 12 | 33 | 32 | 30 | 22.5 | 11 | 200 | 600 | 12 | 5 | 14
2 | Аккумулятор с перемычками | AGM | фронт-терминальное | 50±5 | 12 | 45 | 43 | 40.1 | 28 | 8.6 | 200 | 600 | 12 | 5 | 18
3 | Аккумулятор с перемычками | AGM | фронт-терминальное | 63±5 | 12 | 58 | 54 | 48 | 39 | 7 | 200 | 600 | 12 | 5 | 19
4 | Аккумулятор с перемычками | AGM | фронт-терминальное | 100±5 | 12 | 95 | 88 | 79.8 | 61 | 5.2 | 200 | 600 | 12 | 5 | 33
5 | Аккумулятор с перемычками | AGM | фронт-терминальное | 125±5 | 12 | 120 | 106.8 | 94.8 | 73.2 | 4.8 | 200 | 600 | 12 | 5 | 45
6 | Аккумулятор с перемычками | AGM | фронт-терминальное | 155±5 | 12 | 150 | 132 | 120.2 | 88.6 | 4.5 | 200 | 600 | 12 | 5 | 50
7 | Аккумулятор с перемычками | AGM | фронт-терминальное | 180±10 | 12 | 170 | 150 | 136.1 | 100.5 | 4.3 | 200 | 600 | 12 | 5 | 56
8 | Аккумулятор с перемычками | AGM | стандартное | 210±10 | 2 | 200 | 168 | 150 | 104 | 0.41 | 300 | 800 | 15 | 5 | 13.1
9 | Аккумулятор с перемычками | AGM | стандартное | 310±15 | 2 | 295 | 252 | 225 | 156 | 0.35 | 300 | 800 | 15 | 5 | 18.6
10 | Аккумулятор с перемычками | AGM | стандартное | 390±20 | 2 | 370 | 336 | 300 | 208 | 0.32 | 300 | 800 | 15 | 5 | 24.2
11 | Аккумулятор с перемычками | AGM | стандартное | 600±30 | 2 | 570 | 505 | 450 | 312 | 0.27 | 300 | 800 | 15 | 5 | 35.1